## Exp.1 (2% 1h)
HCl 0.1 mol/L
Amostras | P.F (g) | P.F.C.S (g) | M.C.I (g) | M.C.S (g) | M.MR (g) | Vol. Tit. 1 (mL) | Vol. Tit. 2 (mL) | Vol. Tit. média (mL) | Amostras | Conc. (M) | Mol AA | Massa C. (g) | C. AA/g (mmol/g)
A1 | 1.324 | 1.478 | 0.229 | 0.154 | 0.075 | 8.6 | 8.55 | 8.575 | A1 | 0.1715 | 0.001425 | 0.154 | 9.253247 | 19
A2 | 1.343 | 1.452 | 0.22 | 0.109 | 0.111 | 8.45 | 8.3 | 8.375 | A2 | 0.1675 | 0.001625 | 0.109 | 14.90826 | 14.63964
A3 | 1.33 | 1.455 | 0.232 | 0.125 | 0.107 | 8.4 | 8.4 | 8.4 | A3 | 0.168 | 0.0016 | 0.125 | 12.8 | 14.95327
A4 | 1.326 | 1.453 | 0.219 | 0.127 | 0.092 | 8.6 | 8.6 | 8.6 | A4 | 0.172 | 0.0014 | 0.127 | 11.02362 | 15.21739
A5 | 1.376 | 1.487 | 0.221 | 0.111 | 0.11 | 8.5 | 8.5 | 8.5 | A5 | 0.17 | 0.0015 | 0.111 | 13.51351 | 13.63636
A6 | 1.344 | 1.475 | 0.244 | 0.131 | 0.113 | 8.5 | 8.4 | 8.45 | A6 | 0.169 | 0.00155 | 0.131 | 11.83206 | 13.71681
Legenda | [5 empty] | NaOH (M) | HCl (M)
P.F | Papel filtro |  |  |  |  | 0.2 | 0.1 |  | Amostras | Índice Int.
P.F.C.S | Papel filtro com catalisador seco |  |  |  |  | Volume NaOH (mL) |  |  | A1 | 1.487013
M.C.I | Massa catalisador intumescido |  |  |  |  | 5 |  |  | A2 | 2.018349
M.C.S | Massa catalisador seco | [7 empty] | A3 | 1.856
M.MR | Massa meio reacional | [7 empty] | A4 | 1.724409
Vol. Tit | Volume titulado | [7 empty] | A5 | 1.990991
Conc. | Concentração | [7 empty] | A6 | 1.862595
Massa C. | Massa de catalisador
C. AA/g | Concentração de ácido acético por grama de resina | [7 empty] | MÉDIA | 1.823226

## Exp.4 (4% 1h)
HCl 0.1 mol/L
Amostras | P.F (g) | P.F.C.S (g) | M.C.I (g) | M.C.S (g) | M.MR (g) | Vol. Tit. 1 (mL) | Vol. Tit. 2 (mL) | Vol. Tit. média (mL) | Amostras | Conc. (M) | Mol AA | Massa C. (g) | C. AA/g (mmol/g)
A1 | 1.314 | 1.47 | 0.438 | 0.156 | 0.282 | 3.85 | 3.85 | 3.85 | A1 | 0.077 | 0.003075 | 0.156 | 19.71154 | 10.90426
A2 | 1.316 | 1.468 | 0.418 | 0.152 | 0.266 | 4.35 | 4.35 | 4.35 | A2 | 0.087 | 0.002825 | 0.152 | 18.58553 | 10.6203
A3 | 1.286 | 1.438 | 0.422 | 0.152 | 0.27 | 4.45 | 4.45 | 4.45 | A3 | 0.089 | 0.002775 | 0.152 | 18.25658 | 10.27778
A4 | 1.236 | 1.39 | 0.426 | 0.154 | 0.272 | 4.6 | 4.6 | 4.6 | A4 | 0.092 | 0.0027 | 0.154 | 17.53247 | 9.926471
A5 | 1.282 | 1.454 | 0.44 | 0.172 | 0.268 | 4.95 | 4.95 | 4.95 | A5 | 0.099 | 0.002525 | 0.172 | 14.68023 | 9.421642
A6 | 1.277 | 1.443 | 0.419 | 0.166 | 0.253 | 5.1 | 5.1 | 5.1 | A6 | 0.102 | 0.00245 | 0.166 | 14.75904 | 9.683794
Legenda | [5 empty] | NaOH (M) | HCl (M)
P.F | Papel filtro |  |  |  |  | 0.2 | 0.1 |  | Amostras | Índice Int.
P.F.C.S | Papel filtro com catalisador seco |  |  |  |  | Volume NaOH (mL) |  |  | A1 | 2.807692
M.C.I | Massa catalisador intumescido |  |  |  |  | 5 |  |  | A2 | 2.75
M.C.S | Massa catalisador seco | [7 empty] | A3 | 2.776316
M.MR | Massa meio reacional | [7 empty] | A4 | 2.766234
Vol. Tit | Volume titulado | [7 empty] | A5 | 2.55814
Conc. | Concentração | [7 empty] | A6 | 2.524096
Massa C. | Massa de catalisador
C. AA/g | Concentração de ácido acético por grama de resina | [7 empty] | MÉDIA | 2.69708

## Exp.7 (6% 1h)
HCl 0.1 mol/L
Amostras | P.F (g) | P.F.C.S (g) | M.C.I (g) | M.C.S (g) | M.MR (g) | Vol. Tit. 1 (mL) | Vol. Tit. 2 (mL) | Vol. Tit. média (mL) | Amostras | Conc. (M) | Mol AA | Massa C. (g) | C. AA/g (mmol/g)
A1 | 1.354 | 1.442 | 0.158 | 0.088 | 0.07 | 7.25 | 7.2 | 7.225 | A1 | 0.1445 | 0.0013875 | 0.088 | 15.76705 | 19.82143
A2 | 1.339 | 1.426 | 0.15 | 0.087 | 0.063 | 7.7 | 7.8 | 7.75 | A2 | 0.155 | 0.001125 | 0.087 | 12.93103 | 17.85714
A3 | 1.374 | 1.456 | 0.151 | 0.082 | 0.069 | 8 | 8 | 8 | A3 | 0.16 | 0.001 | 0.082 | 12.19512 | 14.49275
A4 | 1.369 | 1.463 | 0.162 | 0.094 | 0.068 | 8.1 | 8.1 | 8.1 | A4 | 0.162 | 0.00095 | 0.094 | 10.10638 | 13.97059
A5 | 1.376 | 1.502 | 0.25 | 0.126 | 0.124 | 7.3 | 7.35 | 7.325 | A5 | 0.1465 | 0.0013375 | 0.126 | 10.61508 | 10.78629
A6 | 1.392 | 1.465 | 0.15 | 0.073 | 0.077 | 8.2 | 8.2 | 8.2 | A6 | 0.164 | 0.0009 | 0.073 | 12.32877 | 11.68831
Legenda | [5 empty] | NaOH (M) | HCl (M)
P.F | Papel filtro |  |  |  |  | 0.2 | 0.1 |  | Amostras | Índice Int.
P.F.C.S | Papel filtro com catalisador seco |  |  |  |  | Volume NaOH (mL) |  |  | A1 | 1.795455
M.C.I | Massa catalisador intumescido |  |  |  |  | 5 |  |  | A2 | 1.724138
M.C.S | Massa catalisador seco | [7 empty] | A3 | 1.841463
M.MR | Massa meio reacional | [7 empty] | A4 | 1.723404
Vol. Tit | Volume titulado | [7 empty] | A5 | 1.984127
Conc. | Concentração | [7 empty] | A6 | 2.054795
Massa C. | Massa de catalisador
C. AA/g | Concentração de ácido acético por grama de resina | [7 empty] | MÉDIA | 1.853897