## Branco à 90 °C
Legenda
| Valores planejados |  | Cálculo das massas
| Valores Calculados |  | 2.608318 |  |  | Catálise Branco à 90° C
| Dados físicos |  | Glicerol | 62.84774
| Valores medidos |  | Acético | 163.9269
| Resultados |  | Massa de catalisador (g) | 2.06
Planejamento
Agitação (rpm) | Volume de fluido (cm^3) | razão ácido álcool | Temperatura (ºC) | %Catalisador (g/ml)
350 | 206 | 4 | 90 | 0.01
Quantidades
| massa prevista(g) | Massa molar (g/mol) | densidade g/cm^3 | volume (ml) | N de mols | Massa medida | Concentração inicial (mol/L)
Glicerol | 62.84774 | 92.09 | 1.26 | 49.87916 | 0.68246 | 63 | 3.320939
Ácido acético | 163.9269 | 60.05 | 1.05 | 156.1208 | 2.72984 | 163.8 | 13.24139
0.2507998
Razão calculada | 4 |  |  | Volume medido (mL)
Volume calculado (cm^3) | 206 |  | Glicerol | 50 |  |  | 3.987244
|  |  | AA | 156
NaOH
Concentração (mol/L) | 2
Massa molar (g/L)
| Replicata 1 | Replicata 2 | Média das replicatas (ml) | Massa presente do ácido (g) | Concentração ácido na amostra (mol/L)
| Volume gasto (ml) | Volume gasto (ml)
Solução de reagentes inicial | 6.75 | 6.65 | 6.7 | 0.80467 | 13.4
| Replicata 1 | Replicata 2 | Média das replicatas (ml) | Massa presente do ácido (g) | Concentração na amostra (mol/L) | Concentração inicial (mol/L) | Conversão |  | Tempo (min) | Area AA | Área G | Área M | Área D | Área T | V metanol (L) | V amostra (mL) | V tot (mL) | AA tit | AA (mol/L) | G (mol/L) | M (mol/L) | D (mol/L) | T (mol/L) | W (mol/L) | XAA GC | XG GC
Tempo (min) | Volume gasto (ml) | Volume gasto (ml) | [5 empty] | 2084325 | 0 | 3535883 | 1683475 | 6769 |  |  | 10 | 0.14 | 10.14 | 13.4 | 12.97119 | 3.888458 | -0.01956351 | -0.05181457 | -0.02595957 | -0.2010714 | 0 | 0
30 | 6.4 | 6.4 | 6.4 | 0.76864 | 12.8 | 13.4 | 0.04477612 | 2631374 | 30 | 3394376 | 1428334 | 153716 | 2548 |  |  |  |  | 12.8 | 12.37106 | 3.298494 | 0.2129481 | -0.04876618 | -0.02595957 | 0.03753706 | 0.04626669 | 0.1517217
60 | 6.5 | 6.3 | 6.4 | 0.76864 | 12.8 |  | 0.04477612 | 2206329 | 60 | 3352637 | 1426734 | 329656 | 13187 |  |  |  |  | 12.8 | 12.19404 | 3.294794 | 0.4913349 | -0.03603784 | -0.02595957 | 0.3413805 | 0.05991355 | 0.1526731
120 | 6.05 | 6.3 | 6.05 | 0.726605 | 12.1 |  | 0.09701493 | 2133845 | 120 | 3050145 | 1127872 | 553333 | 46964 |  |  |  |  | 12.1 | 10.91117 | 2.603735 | 0.8452551 | 0.004372454 | -0.02595957 | 0.7761213 | 0.1588154 | 0.3303939
240 | 5.65 | 5.7 | 5.675 | 0.6815675 | 11.35 |  | 0.1529851 | 1461413 | 240 | 2963035 | 880009 | 874735 | 154688 | 3707 |  |  |  | 11.35 | 10.54173 | 2.030601 | 1.353804 | 0.1332518 | -0.02237901 | 1.55317 | 0.1872966 | 0.4777877
360 | 5.3 | 5.25 | 5.275 | 0.6335275 | 10.55 |  | 0.2126866 | 1204905 | 360 | 2735159 | 671643 | 1117530 | 317580 | 11139 |  |  |  | 10.55 | 9.575306 | 1.548795 | 1.737974 | 0.3281334 | -0.01520051 | 2.348639 | 0.2618023 | 0.6016942

## Amberlyst 36 à 90 °C
Legenda
| Valores planejados |  | Cálculo das massas
| Valores Calculados |  | 2.608318 |  |  | Catálise Amberlyst 36 à 90° C
| Dados físicos |  | Glicerol | 62.84774
| Valores medidos |  | Acético | 163.9269
| Resultados |  | Massa de catalisador (g) | 2.06
Planejamento
Agitação (rpm) | Volume de fluido (cm^3) | razão ácido álcool | Temperatura (ºC) | %Catalisador (g/ml)
350 | 206 | 4 | 90 | 0.01
Quantidades
| massa prevista(g) | Massa molar (g/mol) | densidade g/cm^3 | volume (ml) | N de mols | Massa medida | Concentração inicial (mol/L)
Glicerol | 62.84774 | 92.09 | 1.26 | 49.87916 | 0.68246 | 63 | 3.320939 | [5 empty] | Catálise: Dados do catalisador intumescido proveniente do meio reacional
Ácido acético | 163.9269 | 60.05 | 1.05 | 156.1208 | 2.72984 | 164.85 | 13.32627
[7 empty] | 0.2492024 | Tempo (min) | Area AA | Área G | Área M | Área D | Área T | V metanol (L) | V amostra (mL) | V tot (mL) | AA tit | AA (mol/L) | G (mol/L) | M (mol/L) | D (mol/L) | T (mol/L) | W (mol/L) | XAA GC | XG GC
Razão calculada | 4 |  |  | Volume medido (mL) |  |  |  | 0 | 1321041 | 723071 | 134895 | 0 | 0 | 10 | 0.14 | 10.14 | 0.68246 | 3.578001 | 1.667712 | 0.183168 | -0.05181457 | -0.02595957 | 0.001660145 | 0 | 0
Volume calculado (cm^3) | 206 |  | Glicerol | 50 |  |  | 4.012803 | 30 | 1321041 | 723071 | 134895 | 113941 | 33860 |  |  |  | 0 | 3.578001 | 1.667712 | 0.183168 | 0.08450273 | 0.006745506 | 0.37241 | 0 | 0
|  |  | AA | 157 |  |  |  | 60 | 1774250 | 1244901 | 136204 | 92816 | 26309 |  |  |  | 0 | 5.50007 | 2.874341 | 0.1852392 | 0.0592291 | -0.0005479392 | 0.3020536 | -0.5371908 | -0.7235236
NaOH | [7 empty] | 120 | 1261393 | 656780 | 143898 | 110038 | 26666 |  |  |  | 0 | 3.325032 | 1.514427 | 0.1974133 | 0.07983324 | -0.000203116 | 0.3564704 | 0.07070106 | 0.09191327
Concentração (mol/L) | 2 | [6 empty] | 240 | 1162728 | 681715 | 143302 | 96916 | 21629 |  |  |  | 0 | 2.906592 | 1.572085 | 0.1964703 | 0.06413428 | -0.005068311 | 0.3095339 | 0.1876492 | 0.05734059
Massa molar (g/L) | [7 empty] | 360 | 1073685 | 525057 | 137629 | 96748 | 20346 |  |  |  | 0 | 2.528959 | 1.209844 | 0.187494 | 0.06393328 | -0.006307549 | 0.2964379 | 0.2931923 | 0.2745488
| Replicata 1 | Replicata 2 | Média das replicatas (ml) | Massa presente do ácido (g) | Concentração ácido na amostra (mol/L)
| Volume gasto (ml) | Volume gasto (ml)
Solução de reagentes inicial | 6.5 | 6.5 | 6.5 | 0.78065 | 13 | [7 empty] | Catálise: Dados do meio reacional
| Replicata 1 | Replicata 2 | Média das replicatas (ml) | Massa presente do ácido (g) | Concentração na amostra (mol/L) | Concentração inicial (mol/L) | Conversão | Tempo (min) | Area AA | Área G | Área M | Área D | Área T | V metanol (L) | V amostra (mL) | V tot (mL) | AA tit | AA (mol/L) | G (mol/L) | M (mol/L) | D (mol/L) | T (mol/L) | W (mol/L) | XAA GC | XG GC
Tempo (min) | Volume gasto (ml) | Volume gasto (ml) | [5 empty] | 0 | 3606807 | 1672837 | 1658 | 0 | 0 | 10 | 0.14 | 10.14 | 13 | 13.27198 | 3.863859 | -0.02765055 | -0.05181457 | -0.02595957 | -0.2091584 | 0 | 0
30 | 6.1 | 6.15 | 6.125 | 0.7356125 | 12.25 | 13 | 0.05769231 | 30 | 3594583 | 1517698 | 292118 | 97884 | 19609 |  |  |  | 12.25 | 13.22014 | 3.505131 | 0.4319392 | 0.06529238 | -0.007019411 | 0.5414657 | 0.003906142 | 0.092842
60 | 5.2 | 5.4 | 5.3 | 0.63653 | 10.6 |  | 0.1846154 | 60 | 3292781 | 1209812 | 514242 | 197017 | 36111 |  |  |  | 10.6 | 11.94019 | 2.793205 | 0.7834021 | 0.1838936 | 0.008919727 | 1.177948 | 0.100346 | 0.2770945
120 | 5.5 | 5.4 | 5.5 | 0.66055 | 11 |  | 0.1538462 | 120 | 2974047 | 811366 | 860596 | 467172 | 79941 |  |  |  | 11 | 10.58843 | 1.871877 | 1.331432 | 0.507103 | 0.05125474 | 2.499402 | 0.2021965 | 0.5155421
240 | 4.8 | 4.8 | 4.8 | 0.57648 | 9.6 |  | 0.2615385 | 240 | 2664405 | 444181 | 1102261 | 889042 | 146836 |  |  |  | 9.6 | 9.275236 | 1.022834 | 1.713814 | 1.011822 | 0.115868 | 4.085062 | 0.3011417 | 0.7352818
360 | 4.1 | 4.1 | 4.1 | 0.49241 | 8.2 |  | 0.3692308 | 360 | 2199975 | 203622 | 1025514 | 1225045 | 207282 |  |  |  | 8.2 | 7.305579 | 0.4665887 | 1.592379 | 1.413811 | 0.1742523 | 4.942757 | 0.4495488 | 0.8792428

## PS-TMPTA-09 à 90 °C
Legenda
| Valores planejados |  | Cálculo das massas
| Valores Calculados |  | 2.608318 |  |  | Catálise PS-TMPTA-09 à 90° C
| Dados físicos |  | Glicerol | 62.84774
| Valores medidos |  | Acético | 163.9269
| Resultados |  | Massa de catalisador (g) | 2.06
Planejamento
Agitação (rpm) | Volume de fluido (cm^3) | razão ácido álcool | Temperatura (ºC) | %Catalisador (g/ml)
350 | 206 | 4 | 90 | 0.01
Quantidades
| massa prevista(g) | Massa molar (g/mol) | densidade g/cm^3 | volume (ml) | N de mols | Massa medida | Concentração inicial (mol/L)
Glicerol | 62.84774 | 92.09 | 1.26 | 49.87916 | 0.68246 | 62.37 | 3.287729 | [5 empty] | Catálise: Dados do catalisador intumescido proveniente do meio reacional
Ácido acético | 163.9269 | 60.05 | 1.05 | 156.1208 | 2.72984 | 163.8 | 13.24139
[7 empty] | 0.2482918 | Tempo (min) | Area AA | Área G | Área M | Área D | Área T | V metanol (L) | V amostra (mL) | V tot (mL) | AA tit | AA (mol/L) | G (mol/L) | M (mol/L) | D (mol/L) | T (mol/L) | W (mol/L) | XAA GC | XG GC
Razão calculada | 4 |  |  | Volume medido (mL) |  |  |  | 0 | 830561 | 198120 | 45249 | 13740 | 1585 | 10 | 0.14 | 10.14 | 0.68246 | 1.497865 | 0.4538664 | 0.04132272 | -0.03537624 | -0.02442864 | -0.1027157 | 0 | 0
Volume calculado (cm^3) | 206 |  | Glicerol | 49.5 |  |  | 4.027519 | 30 | 830561 | 198120 | 45249 | 13740 | 1585 |  |  |  | 0 | 1.497865 | 0.4538664 | 0.04132272 | -0.03537624 | -0.02442864 | -0.1027157 | 0 | 0
|  |  | AA | 156 |  |  |  | 60 | 950972 | 151480 | 64235 | 23528 | 3178 |  |  |  | 0 | 2.00853 | 0.3460206 | 0.07136393 | -0.02366602 | -0.02288997 | -0.04463803 | -0.3409291 | 0.2376158
NaOH | [7 empty] | 120 | 1455713 | 220337 | 137308 | 48942 | 6686 |  |  |  | 0 | 4.149148 | 0.5052389 | 0.1869861 | 0.006738904 | -0.01950162 | 0.141959 | -1.770042 | -0.1131885
Concentração (mol/L) | 2 | [6 empty] | 240 | 1325310 | 165724 | 181519 | 101754 | 16426 |  |  |  | 0 | 3.596106 | 0.378957 | 0.2569403 | 0.06992239 | -0.01009384 | 0.3665036 | -1.400822 | 0.1650472
Massa molar (g/L) | [7 empty] | 360 | 1297212 | 150789 | 231371 | 126010 | 14791 |  |  |  | 0 | 3.476942 | 0.3444228 | 0.3358203 | 0.0989419 | -0.01167308 | 0.4986849 | -1.321266 | 0.2411362
| Replicata 1 | Replicata 2 | Média das replicatas (ml) | Massa presente do ácido (g) | Concentração ácido na amostra (mol/L)
| Volume gasto (ml) | Volume gasto (ml)
Solução de reagentes inicial | 7 | 6.5 | 6.75 | 0.810675 | 13.5 | [7 empty] | Catálise: Dados do meio reacional
| Replicata 1 | Replicata 2 | Média das replicatas (ml) | Massa presente do ácido (g) | Concentração na amostra (mol/L) | Concentração inicial (mol/L) | Conversão | Tempo (min) | Area AA | Área G | Área M | Área D | Área T | V metanol (L) | V amostra (mL) | V tot (mL) | AA tit | AA (mol/L) | G (mol/L) | M (mol/L) | D (mol/L) | T (mol/L) | W (mol/L) | XAA GC | XG GC
Tempo (min) | Volume gasto (ml) | Volume gasto (ml) | [5 empty] | 0 | 3638316 | 1628976 | 5898 |  |  | 10 | 0.14 | 10.14 | 13.5 | 13.40561 | 3.762439 | -0.02094167 | -0.05181457 | -0.02595957 | -0.2024495 | 0 | 0
30 | 6.4 | 6.4 | 6.4 | 0.76864 | 12.8 | 13.5 | 0.05185185 | 30 | 3497754 | 1504811 | 148325 | [5 empty] | 12.8 | 12.80949 | 3.475332 | 0.2044181 | -0.05181457 | -0.02595957 | 0.0229102 | 0.04446842 | 0.07630877
60 | 6.35 | 6.2 | 6.275 | 0.7536275 | 12.55 |  | 0.07037037 | 60 | 3526764 | 1420670 | 321776 | 12308 |  |  |  |  | 12.55 | 12.93252 | 3.280773 | 0.4788665 | -0.03708946 | -0.02595957 | 0.3268089 | 0.03529077 | 0.1280198
120 | 6.2 | 6 | 6.2 | 0.74462 | 12.4 |  | 0.08148148 | 120 | 3278296 | 1224608 | 615283 | 53536 |  |  |  |  | 12.4 | 11.87876 | 2.827418 | 0.9432775 | 0.0122351 | -0.02595957 | 0.889869 | 0.1138965 | 0.2485147
240 | 5.8 | 5.8 | 5.8 | 0.69658 | 11.6 |  | 0.1407407 | 240 | 2920404 | 904502 | 977223 | 182381 | 4553 |  |  |  | 11.6 | 10.36093 | 2.087236 | 1.515969 | 0.1663833 | -0.02156187 | 1.78405 | 0.2271198 | 0.445244
360 | 5.4 | 5.4 | 5.4 | 0.64854 | 10.8 |  | 0.2 | 360 | 2586215 | 683192 | 1141560 | 326215 | 11572 |  |  |  | 10.8 | 8.943631 | 1.5755 | 1.775996 | 0.3384642 | -0.01478228 | 2.408578 | 0.3328444 | 0.5812557

## PS-TMPTA-08 à 90 °C
Legenda
| Valores planejados |  | Cálculo das massas
| Valores Calculados |  | 2.608318 |  |  | Catálise PS-TMPTA-08 à 90° C
| Dados físicos |  | Glicerol | 62.84774
| Valores medidos |  | Acético | 163.9269
| Resultados |  | Massa de catalisador (g) | 2.06
Planejamento
Agitação (rpm) | Volume de fluido (cm^3) | razão ácido álcool | Temperatura (ºC) | %Catalisador (g/ml)
350 | 206 | 4 | 90 | 0.01
Quantidades
| massa prevista(g) | Massa molar (g/mol) | densidade g/cm^3 | volume (ml) | N de mols | Massa medida | Concentração inicial (mol/L)
Glicerol | 62.84774 | 92.09 | 1.26 | 49.87916 | 0.68246 | 60.48 | 3.188101 | [5 empty] | Catálise: Dados do catalisador intumescido proveniente do meio reacional
Ácido acético | 163.9269 | 60.05 | 1.05 | 156.1208 | 2.72984 | 163.8 | 13.24139
[7 empty] | 0.2407678 | Tempo (min) | Area AA | Área G | Área M | Área D | Área T | V metanol (L) | V amostra (mL) | V tot (mL) | AA tit | AA (mol/L) | G (mol/L) | M (mol/L) | D (mol/L) | T (mol/L) | W (mol/L) | XAA GC | XG GC
Razão calculada | 4 |  |  | Volume medido (mL) |  |  |  | 0 | [5 empty] | 10 | 0.14 | 10.14 | 0.68246 | -2.024563 | -0.004247087 | -0.03027398 | -0.05181457 | -0.02595957 | -0.2117818 | 0 | 0
Volume calculado (cm^3) | 206 |  | Glicerol | 48 |  |  | 4.153379 | 30 | [8 empty] | 0 | -2.024563 | -0.004247087 | -0.03027398 | -0.05181457 | -0.02595957 | -0.2117818 | 0 | 0
|  |  | AA | 156 |  |  |  | 60 | [8 empty] | 0 | -2.024563 | -0.004247087 | -0.03027398 | -0.05181457 | -0.02595957 | -0.2117818 | 0 | 0
NaOH | [7 empty] | 120 | [8 empty] | 0 | -2.024563 | -0.004247087 | -0.03027398 | -0.05181457 | -0.02595957 | -0.2117818 | 0 | 0
Concentração (mol/L) | 2 | [6 empty] | 240 | [8 empty] | 0 | -2.024563 | -0.004247087 | -0.03027398 | -0.05181457 | -0.02595957 | -0.2117818 | 0 | 0
Massa molar (g/L) | [7 empty] | 360 | [8 empty] | 0 | -2.024563 | -0.004247087 | -0.03027398 | -0.05181457 | -0.02595957 | -0.2117818 | 0 | 0
| Replicata 1 | Replicata 2 | Média das replicatas (ml) | Massa presente do ácido (g) | Concentração ácido na amostra (mol/L)
| Volume gasto (ml) | Volume gasto (ml)
Solução de reagentes inicial | 6.7 | 6.5 | 6.6 | 0.79266 | 13.2 | [7 empty] | Catálise: Dados do meio reacional
| Replicata 1 | Replicata 2 | Média das replicatas (ml) | Massa presente do ácido (g) | Concentração na amostra (mol/L) | Concentração inicial (mol/L) | Conversão | Tempo (min) | Area AA | Área G | Área M | Área D | Área T | V metanol (L) | V amostra (mL) | V tot (mL) | AA tit | AA (mol/L) | G (mol/L) | M (mol/L) | D (mol/L) | T (mol/L) | W (mol/L) | XAA GC | XG GC
Tempo (min) | Volume gasto (ml) | Volume gasto (ml) | [5 empty] | 0 | [5 empty] | 10 | 0.14 | 10.14 | 13.2 | -2.024563 | -0.004247087 | -0.03027398 | -0.05181457 | -0.02595957 | -0.2117818 | 0 | 0
30 | 6.5 | 6.4 | 6.45 | 0.774645 | 12.9 | 13.2 | 0.02272727 | 30 | [8 empty] | 12.9 | -2.024563 | -0.004247087 | -0.03027398 | -0.05181457 | -0.02595957 | -0.2117818 | 0 | 0
60 | 6.4 | 6.4 | 6.4 | 0.76864 | 12.8 |  | 0.03030303 | 60 | [8 empty] | 12.8 | -2.024563 | -0.004247087 | -0.03027398 | -0.05181457 | -0.02595957 | -0.2117818 | 0 | 0
120 | 6 | 6 | 6 | 0.7206 | 12 |  | 0.09090909 | 120 | [8 empty] | 12 | -2.024563 | -0.004247087 | -0.03027398 | -0.05181457 | -0.02595957 | -0.2117818 | 0 | 0
240 | 5.7 | 5.65 | 5.675 | 0.6815675 | 11.35 |  | 0.1401515 | 240 | [8 empty] | 11.35 | -2.024563 | -0.004247087 | -0.03027398 | -0.05181457 | -0.02595957 | -0.2117818 | 0 | 0
360 | 5.3 | 5.4 | 5.35 | 0.642535 | 10.7 |  | 0.1893939 | 360 | [8 empty] | 10.7 | -2.024563 | -0.004247087 | -0.03027398 | -0.05181457 | -0.02595957 | -0.2117818 | 0 | 0